## Sheet1
|  | 中国地质科学院信息中心 | 矿物数据库 | 元素(含合金)类 | 共171种
[6 empty] | 晶 胞 参 数 | [6 empty] | 粉 晶 强 线
序号 | 中文名 | 英文名 | 类别 | 晶系 | 空间群 | A0 | B0 | C0 | α | β | γ | Z | D1 | D2 | D3 | 化学式 | 比重上限 | 比重下限 | 折光率上限 | 折光率下限
1 | 碳硅石 | Moissanite | 元素（含合金） | 六方晶系 | P63mc | 3.0763 | 0 | 5.048 | 0 | 0 | 0 | 2 | 2.67 | 2.52 | 2.36 | SiC | 3.1 | 3.1 | 2.654 | 2.654
2 | 银汞矿 | Moschellandsbergite | 元素（含合金） | 等轴晶系 | Im3m | 10.04 | 0 | 0 | 0 | 0 | 0 | 10 | 2.36 | 1.365 | 1.236 | γ-Ag2Hg3 | 13.71 | 13.71 | 95.5 | 94
3 | 自然铝 | Alumium | 元素（含合金） | 等轴晶系 | Fm3m | 4.049 | 0 | 0 | 0 | 0 | 0 | 4 | 2.34 | 2.02 | 1.43 | Al | 2.7 | 2.7 | 0 | 0
4 | 自然锑 | Antimony | 元素（含合金） | 三方晶系 | R③m | 4.31 | 0 | 11.32 | 0 | 0 | 0 | 6 | 3.11 | 2.25 | 2.15 | Sb | 6.7 | 6.7 | 67.5 | 55
5 | 自然砷 | Arsenic | 元素（含合金） | 三方晶系 | R③m | 3.78 | 0 | 10.6 | 0 | 0 | 0 | 6 | 2.249 | 2.151 | 1.366 | As | 5.7 | 5.7 | 61.5 | 50
6 | 斜方砷 | Asenolamprite | 元素（含合金） | 斜方晶系 | Bmab | 3.65 | 4.47 | 11 | 0 | 0 | 0 | 8 | 3.469 | 2.738 | 2.235 | As | 5.5 | 5.5 | 0 | 0
7 | 锡铂钯矿 | Atokite | 元素（含合金） | 等轴晶系 | Fm3m | 3.901 | 0 | 0 | 0 | 0 | 0 | 1 | 2.295 | 1.408 | 1.202 | (Pd,Pt)3Sn | 14.19 | 14.19 | 65.8 | 60.8
8 | 斜方金铜矿 | Auricupride | 元素（含合金） | 斜方晶系 | Pmmm | 3.88 | 42.68 | 3.84 | 0 | 0 | 0 | 1 | 2.23 | 1.94 | 1.92 | AuCu3 | 12.2 | 12.2 | 0 | 0
9 | 巴磷铁矿 | Barringerite | 元素（含合金） | 六方晶系 | P⑥2m | 5.877 | 0 | 3.437 | 0 | 0 | 0 | 3 | 2.233 | 2.045 | 1.923 | (Fe,Ni)2P | 6.91 | 6.91 | 0 | 0
10 | 自然铋 | Bismuth | 元素（含合金） | 三方晶系 | R③m | 4.546 | 0 | 11.86 | 0 | 0 | 0 | 6 | 3.28 | 2.37 | 2.273 | Bi | 9.77 | 9.77 | 67.5 | 62
11 | 自然镉 | Cadminm | 元素（含合金） | 六方晶系 | P63/mmc | 2.979 | 0 | 5.618 | 0 | 0 | 0 | 2 | 2.809 | 2.58 | 2.345 | Cd | 8.64 | 8.64 | 3 | 0
12 | 氮铬矿 | Carlsbergite | 元素（含合金） | 等轴晶系 | Fm3m | 4.14 | 0 | 0 | 0 | 0 | 0 | 4 | 2.39 | 2.07 | 1.46 | CrN | 5.9 | 5.9 | 0 | 0
13 | 赵击石 | Chaoite | 元素（含合金） | 六方晶系 | P6/mmm | 8.95 | 0 | 14.08 | 0 | 0 | 0 | 168 | 4.47 | 4.26 | 4.12 | C | 3.43 | 3.43 | 0 | 0
14 | 陨碳铁矿 | Cohenite | 元素（含合金） | 斜方晶系 | Pnma | 5.09 | 6.74 | 4.53 | 0 | 0 | 0 | 4 | 2.11 | 2.07 | 2.032 | Fe3C | 7.2 | 7.2 | 58 | 58
15 | 自然铜 | Copper | 元素（含合金） | 等轴晶系 | Fm3m | 3.61 | 0 | 0 | 0 | 0 | 0 | 4 | 2.088 | 1.808 | 1.278 | Cu | 8.95 | 8.95 | 89 | 61
16 | 金刚石 | Diamond | 元素（含合金） | 等轴晶系 | Fd3m | 3.5667 | 0 | 0 | 0 | 0 | 0 | 8 | 2.06 | 1.26 | 1.08 | C | 3.56 | 3.47 | 2.48 | 2.4
17 | 二硅铁矿 | Ferdisilicite | 元素（含合金） | 四方晶系 | P4/mmm | 2.69 | 0 | 5.08 | 0 | 0 | 0 | 1 | 2.39 | 1.91 | 1.86 | FeSi2 | 6.18 | 4.99 | 30 | 30
18 | 硅铁矿 | Fersilicite | 元素（含合金） | 等轴晶系 | P213 | 4.46 | 0 | 0 | 0 | 0 | 0 | 4 | 3.16 | 2 | 1.82 | FeSi | 5.95 | 5.95 | 39 | 39
19 | 自然金 | Gold | 元素（含合金） | 等轴晶系 | Fm3m | 4.078 | 0 | 0 | 0 | 0 | 0 | 4 | 2.35 | 2.03 | 1.43 | Au | 18.3 | 15.6 | 86 | 82.5
20 | 金汞齐 | γ-Goldamalgam | 元素（含合金） | 六方晶系 | P63/mcm | 7.02 | 0 | 10.18 | 0 | 0 | 0 | 22 | 0 | 0 | 0 | Au2Hg | 16.7 | 16.7 | 0 | 0
21 | 石墨 | Graphite-2H | 元素（含合金） | 六方晶系 | P63/mmc | 2.463 | 0 | 6.696 | 0 | 0 | 0 | 4 | 3.36 | 2.03 | 1.678 | C | 2.2 | 2.09 | 2 | 2
22 | 碳铁矿 | Haxonite | 元素（含合金） | 等轴晶系 | - | 10.55 | 0 | 0 | 0 | 0 | 0 | 4 | 2.356 | 2.151 | 1.863 | (Fe,Ni)23C6 | 7.7 | 7.7 | 0 | 0
23 | 红石矿 | Hongshiite | 元素（含合金） | 六方晶系 | - | 10.51 | 0 | 4.59 | 0 | 0 | 0 | 8 | 4.52 | 2.211 | 1.91 | CuPtAs | 10.09 | 10.09 | 65.8 | 64.1
24 | 铁纹石 | Kamacite | 元素（含合金） | 等轴晶系 | Im3m | 8.603 | 0 | 0 | 0 | 0 | 0 | 2 | 2.031 | 1.967 | 1.17 | FeNi | 6.6 | 6.6 | 64.3 | 62.3
25 | 科汞铜矿 | Kolymite | 元素（含合金） | 等轴晶系 | I432 | 9.418 | 0 | 0 | 0 | 0 | 0 | 4 | 2.98 | 2.52 | 2.22 | Cu7Hg6 | 13.1 | 13.1 | 0 | 0
26 | 自然铅 | Lead | 元素（含合金） | 等轴晶系 | Fm3m | 4.95 | 0 | 0 | 0 | 0 | 0 | 4 | 2.855 | 2.475 | 1.75 | Pb | 11.37 | 11.37 | 65 | 60
27 | 六方金刚石 | Lonsdaleite | 元素（含合金） | 六方晶系 | P63/mmc | 2.52 | 0 | 4.12 | 0 | 0 | 0 | 4 | 2.19 | 2.06 | 1.26 | C | 3.3 | 3.3 | 2.404 | 2.404
28 | 自然汞 | Mercury | 元素（含合金） | 三方晶系 | R③m | 3.47 | 0 | 6.72 | 70.32 | 0 | 0 | 3 | 0 | 0 | 0 | Hg | 14.26 | 14.26 | 0 | 0
29 | 自然镍 | Nickel | 元素（含合金） | 等轴晶系 | Fm3m | 3.52 | 0 | 0 | 0 | 0 | 0 | 4 | 2.034 | 1.762 | 1.246 | Ni | 8.91 | 8.91 | 67 | 64.2
30 | 六方锡铂矿 | Niggliite | 元素（含合金） | 六方晶系 | P63/mmc | 4.1 | 0 | 5.43 | 0 | 0 | 0 | 2 | 2.971 | 2.157 | 2.05 | PtSn | 13.44 | 13.44 | 63.9 | 63.5
31 | 陨氮钛矿 | Osbornite | 元素（含合金） | 等轴晶系 | Fm3m | 4.24 | 0 | 0 | 0 | 0 | 0 | 4 | 2.44 | 2.12 | 1.49 | TiN | 5.25 | 5.25 | 0 | 0
32 | 锇铱矿 | Osmiridium | 元素（含合金） | 等轴晶系 | Fm3m | 3.88 | 0 | 0 | 0 | 0 | 0 | 4 | 2.23 | 1.93 | 1.17 | (Ir,Os,Pt) | 22.6 | 17.8 | 75 | 65
33 | 自然锇 | Osmium | 元素（含合金） | 六方晶系 | P63/mmc | 2.73 | 0 | 4.32 | 0 | 0 | 0 | 2 | 2.37 | 2.16 | 2.08 | (Os,Ir) | 22.48 | 22.48 | 70 | 65.55
34 | 自然钯 | Palladium | 元素（含合金） | 等轴晶系 | Fm3m | 3.8898 | 0 | 0 | 0 | 0 | 0 | 4 | 2.246 | 1.945 | 1.376 | Pd | 12 | 12 | 71.5 | 70
35 | 斜方锡钯矿 | Paolovite | 元素（含合金） | 斜方晶系 | Pbnm | 8.11 | 5.662 | 4.324 | 0 | 0 | 0 | 4 | 2.36 | 2.28 | 2.16 | Pd2Sn | 11.32 | 11.32 | 48.6 | 45.4
36 | 斜方汞银矿 | Paraschachnerite | 元素（含合金） | 斜方晶系 | Cmcm | 2.96 | 5.13 | 4.83 | 0 | 0 | 0 | 2 | 2.404 | 2.267 | 1.263 | Ag3Hg2 | 12.98 | 12.98 | 73.7 | 70.9
37 | 硅磷镍矿 | Perryite | 元素（含合金） | 六方晶系 | P3*1 | 6.67 | 0 | 12.28 | 0 | 0 | 0 | 6 | 2.1 | 1.98 | 1.92 | (Ni)5(Si)2 | 7.37 | 7.37 | 0 | 0
38 | 铂铱矿 | Platiniridium | 元素（含合金） | 等轴晶系 | Fm3m | 3.8312 | 0 | 0 | 0 | 0 | 0 | 4 | 0 | 0 | 0 | (Ir,Pt) | 22.75 | 22.75 | 80 | 80
39 | 自然铂 | Platinum | 元素（含合金） | 等轴晶系 | Fm3m | 3.816 | 0 | 0 | 0 | 0 | 0 | 4 | 2.202 | 1.908 | 1.348 | Pt | 21.5 | 15.5 | 60 | 56.5
40 | 铅钯矿 | Plumbopalladinite | 元素（含合金） | 六方晶系 | P63mc | 4.465 | 0 | 5.709 | 0 | 0 | 0 | 1 | 2.3 | 2.24 | 1.6 | Pb2Pd3 | 12.4 | 12.4 | 62.8 | 58.6
41 | 斜方铅铋钯矿 | Polarite | 元素（含合金） | 斜方晶系 | Ccm21 | 7.191 | 8.693 | 10.681 | 0 | 0 | 0 | 16 | 2.65 | 2.25 | 2.16 | Pd(Pb,Bi) | 12.51 | 12.51 | 61.2 | 59.6
42 | 汞钯矿 | Potarite | 元素（含合金） | 四方晶系 | P4/mmm | 3.03 | 0 | 3.69 | 0 | 0 | 0 | 1 | 2.34 | 1.4 | 1.27 | HgPd | 14.88 | 14.88 | 70 | 70
43 | 自然铼 | Rhenium | 元素（含合金） | 六方晶系 | P63/mmc | 2.76 | 0 | 4.46 | 0 | 0 | 0 | 2 | 2.39 | 2.23 | 2.11 | Re | 21.03 | 21.03 | 3 | 0
44 | 自然铑 | Rhodium | 元素（含合金） | 等轴晶系 | Fm3m | 3.8 | 0 | 0 | 0 | 0 | 0 | 4 | 2.196 | 1.902 | 1.345 | Rh | 12.43 | 12.43 | 75.7 | 75.2
45 | 斜自然硫 | Rosickyite | 元素（含合金） | 单斜晶系 | P2/c | 8.5 | 13.16 | 9.29 | 0 | 124.49 | 0 | 32 | 0 | 0 | 0 | S8 | 0 | 0 | 0 | 0
46 | 等轴锡铂矿 | Rustenburgite | 元素（含合金） | 等轴晶系 | Pm3m | 3.991 | 0 | 0 | 0 | 0 | 0 | 1 | 2.295 | 1.408 | 1.202 | (Pt,Pd)3Sn | 15.08 | 15.08 | 62.1 | 60.9
47 | 钌铱锇矿 | Rutheniridosmine | 元素（含合金） | 六方晶系 | P63/mmc | 2.62 | 4.235 | 0 | 0 | 0 | 0 | 2 | 2.092 | 0.8988 | 0.837 | (Os,Ir,Ru) | 18.28 | 18.28 | 68.3 | 68
48 | 自然钌 | Ruthenium | 元素（含合金） | - | - | 2.706 | 0 | 4.282 | 0 | 0 | 0 | 2 | 2.34 | 2.14 | 2.06 | Ru | 12.2 | 12.2 | 66.4 | 60.1
49 | 六方汞银矿 | Schachnerite | 元素（含合金） | 六方晶系 | P63/mmc | 2.98 | 4.84 | 0 | 0 | 0 | 0 | 1 | 2.42 | 2.27 | 1.27 | Ag1.1Hg0.9 | 13.45 | 13.45 | 72.2 | 72.2
50 | 陨磷铁矿 | Schreibersite | 元素（含合金） | 四方晶系 | I④ | 9.06 | 0 | 4.47 | 0 | 0 | 0 | 8 | 2.19 | 2.13 | 2.11 | (Fe,Ni)3P | 7.4 | 7 | 0 | 0
51 | 自然硒 | Selenium | 元素（含合金） | 六方晶系 | P3121 | 4.67 | 0 | 4.95 | 0 | 0 | 0 | 3 | 3.78 | 3 | 2.07 | Se | 4.8 | 4.8 | 0 | 0
52 | 碲硒矿 | Selentellurium | 元素（含合金） | 三方晶系 | - | 0 | 0 | 0 | 0 | 0 | 0 | 0 | 0 | 0 | 0 | (Se,Te) | 0 | 0 | 0 | 0
53 | 氮铁矿 | Siderazot | 元素（含合金） | 六方晶系 | P6cc | 4.68 | 0 | 4.37 | 0 | 0 | 0 | 1 | 2.346 | 2.196 | 2.061 | Fe2.5N | 3.1 | 3.1 | 0 | 0
54 | 自然银 | Silver | 元素（含合金） | 等轴晶系 | Fm3m | 4.086 | 0 | 0 | 0 | 0 | 0 | 4 | 2.359 | 2.044 | 1.445 | Ag | 10.5 | 10.5 | 95.5 | 94
55 | 自然银-2H | Silver-2H | 元素（含合金） | 六方晶系 | P6122 | 2.93 | 0 | 4.777 | 0 | 0 | 0 | 4 | 0 | 0 | 0 | Ag | 10.5 | 10.5 | 0 | 0
56 | 自然银-4H | Silver-4H | 元素（含合金） | 六方晶系 | - | 2.91 | 0 | 9.46 | 0 | 0 | 0 | 4 | 0 | 0 | 0 | Ag | 10.5 | 10.5 | 0 | 0
57 | 氧氮硅石 | Sinoite | 元素（含合金） | 斜方晶系 | Iba2 | 8.843 | 5.473 | 4.835 | 0 | 0 | 0 | 4 | 4.44 | 3.36 | 2.42 | Si2N2O | 2.84 | 2.84 | 1.855 | 1.855
58 | 锡钯矿 | Stannopalladinite | 元素（含合金） | 六方晶系 | P6122 | 4.39 | 0 | 5.66 | 0 | 0 | 0 | 1 | 2.27 | 2.2 | 1.58 | Pd3Sn2 | 10.2 | 10.2 | 48.2 | 48.2
59 | 砷锑矿 | Stibarsen | 元素（含合金） | 三方晶系 | R③m | 4.02 | 0 | 10.81 | 0 | 0 | 0 | 3 | 2.92 | 2.13 | 2.01 | SbAs | 6 | 6 | 0 | 0
60 | 硅三铁矿 | Suessite | 元素（含合金） | 等轴晶系 | Im3m | 2.841 | 0 | 0 | 0 | 0 | 0 | 0.5 | 2.005 | 1.42 | 1.16 | Fe3Si | 7.08 | 7.08 | 3 | 0
61 | 自然硫-α | α-Sulfur | 元素（含合金） | 斜方晶系 | Fddd | 10.437 | 12.845 | 24.369 | 0 | 0 | 0 | 128 | 3.85 | 3.21 | 3.1 | α-S | 2.08 | 2.05 | 2.0586 | 2.0171
62 | 镍纹石 | Taenite | 元素（含合金） | 等轴晶系 | Fm3m | 3.596 | 0 | 0 | 0 | 0 | 0 | 4 | 2.08 | 2.8 | 1.083 | (Ni,Fe)-γ | 7.8 | 7.8 | 65 | 63
63 | 碳钽矿 | Tantalumcarbite | 元素（含合金） | 等轴晶系 | - | 4.453 | 0 | 0 | 0 | 0 | 0 | 4 | 2.56 | 2.2 | 1.572 | TaC | 14.5 | 14.5 | 0 | 0
64 | 自然碲 | Tellurium | 元素（含合金） | 三方晶系 | P3121 | 4.366 | 0 | 4.954 | 0 | 0 | 0 | 3 | 3.02 | 2.33 | 2.22 | Te | 6.3 | 6.1 | 68.5 | 59.4
65 | 铁铂矿 | Tetraferroplatinum | 元素（含合金） | 四方晶系 | P4/mmm | 3.84 | 0 | 3.78 | 0 | 0 | 0 | 2 | 2.189 | 1.93 | 1.163 | PtFe | 14.9 | 14.9 | 66 | 54.9
66 | 四方镍纹石 | Tetrataenite | 元素（含合金） | 四方晶系 | P4/mmm | 2.533 | 0 | 3.582 | 0 | 0 | 0 | 1 | 4.239 | 3.34 | 2.879 | FeNi | 7.2 | 7.2 | 0 | 0
67 | 自然锡 | Tin | 元素（含合金） | 四方晶系 | I41/amd | 5.83 | 0 | 3.18 | 0 | 0 | 0 | 4 | 2.915 | 2.793 | 2.063 | Sn | 7.31 | 7.31 | 70 | 60
68 | 铜铁铂矿 | Tulameenite | 元素（含合金） | 四方晶系 | - | 3.891 | 0 | 3.577 | 0 | 0 | 0 | 2 | 2.18 | 1.942 | 1.319 | Pt2FeCu | 15.6 | 14.9 | 65.5 | 61.5
69 | 铁钴矿 | Wairauite | 元素（含合金） | 等轴晶系 | Pm3m | 2.86 | 0 | 0 | 0 | 0 | 0 | 1 | 0 | 0 | 0 | CoFe | 0 | 0 | 54 | 54
70 | 伊逊矿 | Yixunite | 元素（含合金） | 等轴晶系 | Fm3m | 3.995 | 0 | 0 | 0 | 0 | 0 | 4 | 2.294 | 1.991 | 1.395 | PtIn | 0 | 0 | 0 | 0
71 | 自然锌 | Zinc | 元素（含合金） | 六方晶系 | P63/mmc | 2.6645 | 0 | 4.9453 | 0 | 0 | 0 | 2 | 2.092 | 1.683 | 1.339 | Zn | 7.2 | 6.9 | 2.58 | 2.58
72 | 等轴铅钯矿 | Zvyagintsevite | 元素（含合金） | 等轴晶系 | Pm3m | 4.02 | 0 | 0 | 0 | 0 | 0 | 1 | 2.32 | 2.01 | 1.22 | Pd3Pb | 13.32 | 13.32 | 66.7 | 61.4
73 | 银汞齐 | Amalgam | 元素（含合金） | - | - | 0 | 0 | 0 | 0 | 0 | 0 | 0 | 0 | 0 | 0 | 4[Ag,Hg] | 0 | 0 | 0 | 0
74 | 铁镍矿 | Awaruite | 元素（含合金） | 等轴晶系 | Fm3m | 3.59 | 0 | 0 | 0 | 0 | 0 | 1 | 2.044 | 1.775 | 1.255 | Ni3Fe | 8 | 8 | 61 | 60
75 | 铅砷钯矿 | Borishanskiite | 元素（含合金） | 斜方晶系 | Ccm21 | 7.18 | 8.62 | 10.66 | 0 | 0 | 0 | 16 | 2.65 | 2.25 | 2.16 | Pd(As,Pb)2 | 0 | 0 | 61.7 | 51.6
76 | 自然铬 | Chromium | 元素（含合金） | 等轴晶系 | Im3m | 2.889 | 0 | 0 | 0 | 0 | 0 | 2 | 2.039 | 1.4419 | 1.1774 | Cr | 7.2 | 7.2 | 70 | 65.3
77 | 方晶石墨 | Cliftonite | 元素（含合金） | 六方晶系 | P63/mmc | 2.463 | 0 | 6.714 | 0 | 0 | 0 | 4 | 3.41 | 2.053 | 1.233 | C | 2.26 | 2.26 | 0 | 0
78 | 铜金矿 | Cuproauride | 元素（含合金） | 四方晶系 | P4/mmm | 3.98 | 0 | 3.72 | 0 | 0 | 0 | 2 | 0 | 0 | 0 | CuAu | 14.7 | 14.7 | 0 | 0
79 | 银金矿 | Electrum | 元素（含合金） | 等轴晶系 | Fm3m | 4.08 | 0 | 0 | 0 | 0 | 0 | 4 | 9.36 | 9.13 | 8.33 | (Au,Ag) | 0 | 0 | 91.5 | 62.5
80 | 自然铟 | Indium | 元素（含合金） | 四方晶系 | I4/mmm | 3.2517 | 0 | 4.9459 | 0 | 0 | 0 | 2 | 2.715 | 2.471 | 2.298 | In | 7.42 | 7.2 | 95 | 90
81 | 砷铱矿 | Iridarsenite | 元素（含合金） | 单斜晶系 | P21/c | 6.06 | 6.071 | 6.158 | 0 | 113.27 | 0 | 4 | 3.904 | 2.827 | 2.783 | (Ir,Ru)As2 | 10.9 | 10.9 | 47.2 | 41.4
82 | 自然铱 | Iridium | 元素（含合金） | 等轴晶系 | Fm3m | 3.8394 | 0 | 0 | 0 | 0 | 0 | 4 | 2.217 | 1.9197 | 1.1574 | Ir | 22.6 | 22.6 | 82.1 | 77.4
83 | 铱锇矿 | Iridosmine | 元素（含合金） | 六方晶系 | P63/mmc | 2.71 | 0 | 4.282 | 0 | 0 | 0 | 2 | 2.13 | 1.22 | 0.84 | (Os,Ir,Ru) | 22.5 | 20 | 72 | 61.5
84 | 自然铁 | γ-Iron | 元素（含合金） | 等轴晶系 | Im3m | 2.8664 | 0 | 0 | 0 | 0 | 0 | 2 | 2.0268 | 1.4332 | 1.1702 | γ-Fe | 7.87 | 7.3 | 64 | 58
85 | 等轴铁铂矿 | Isoferroplatinum | 元素（含合金） | 等轴晶系 | P4232 | 3.858 | 0 | 0 | 0 | 0 | 0 | 1 | 2.22 | 1.934 | 1.165 | Pt3Fe | 0 | 0 | 3 | 0
86 | 安云矿 | Anyuiite(n) | 元素（含合金） | 四方晶系 | I4/mcm | 7.39 | 0 | 5.61 | 0 | 0 | 0 | 4 | 5.22 | 3.74 | 2.82 | AuPb2 | 13.49 | 13.49 | 66.2 | 52.9
87 | 汞铜矿 | Belendorffite(up) | 元素（含合金） | 六方晶系 | R3m(三方,假等轴) | 13.36 | 0 | 16.161 | 0 | 0 | 0 | 3 | 2.523 | 2.227 | 2.221 | Cu7Hg6 | 13.2 | 13.2 | 75.7 | 59.3
88 | 锡铜钯矿 | Cabriite(n) | 元素（含合金） | 斜方晶系 | Pmmm | 7.88 | 0 | 3.95 | 0 | 0 | 0 | 4 | 2.29 | 2.17 | 1.23 | Pd2CuSn | 11.1 | 11.1 | 61.9 | 43
89 | 铬铁合金 | Chromferide(n) | 元素（含合金） | 等轴晶系 | Pm3m | 2.859 | 0 | 0 | 0 | 0 | 0 | 1 | 2.02 | 1.43 | 1.16 | Fe1.5Cr0.2□0.3 | 6.69 | 6.69 | 0 | 0
90 | 铝铜矿 | Cupalite(n) | 元素（含合金） | 斜方晶系 | - | 6.95 | 4.16 | 10.04 | 0 | 0 | 0 | 10 | 5.07 | 4.12 | 3.59 | (Cu,Zn)Al | 5.12 | 5.12 | 66.1 | 58.2
91 | 丹巴矿 | Danbaite(n) | 元素（含合金） | 等轴晶系 | - | 7.7615 | 0 | 0 | 0 | 0 | 0 | 32 | 2.3552 | 2.1574 | 2.0803 | CuZn2 | 7.36 | 7.36 | 71 | 66.6
92 | 汞银矿 | Eugenite(up) | 元素（含合金） | 等轴晶系 | I④3m | 10.02 | 0 | 0 | 0 | 0 | 0 | 4 | 2.37 | 2.1 | 1.46 | Ag11Hg2 | 10.75 | 10.61 | 85.6 | 80.1
93 | 铁三铬矿 | Ferchromide(n) | 元素（含合金） | 等轴晶系 | Pm3m | 2.882 | 0 | 0 | 0 | 0 | 0 | 1 | 2.04 | 1.44 | 1.17 | Cr1.5Fe0.5-x x=0.3 | 6.18 | 6.18 | 62.8 | 55.4
94 | 亚铁铱锇矿 | Ferroiridosmine(up) | 元素（含合金） | 六方晶系 | P63/mmc | 2.705 | 0 | 4.311 | 0 | 0 | 0 | 2 | 2.349 | 2.16 | 2.05 | (Os,Ir,Fe) (Os>Ir,Fe>10 Automic%) | 19 | 19 | 63 | 62.4
95 | 铁镍铂矿 | Ferronickelplatinum(n) | 元素（含合金） | 四方晶系 | - | 3.871 | 0 | 3.635 | 0 | 0 | 0 | 1 | 2.192 | 1.935 | 1.699 | Pt2FeNi | 15.6 | 15.6 | 61.2 | 57
96 | 古北矿 | Gupeiite(n) | 元素（含合金） | 等轴晶系 | Fm3m | 5.67 | 0 | 0 | 0 | 0 | 0 | 4 | 2 | 1.415 | 1.156 | Fe3Si | 7.15 | 7.15 | 54 | 48.4
97 | 铱铑钌矿 | Iridrhodruthenium | 元素（含合金） | - | - | 0 | 0 | 0 | 0 | 0 | 0 | 0 | 0 | 0 | 0 | Ru6.38Rh1.70Ir1.20Pt0.68Os0.04 | 0 | 0 | 0 | 0
98 | 磷铁矿 | Ironbarringerite(n) | 元素（含合金） | 六方晶系 | P⑥2m | 5.857 | 0 | 3.452 | 0 | 0 | 0 | 0 | 0 | 0 | 0 | Fe2P | 0 | 0 | 0 | 0
99 | 简锡金矿 | Jeolite(up) | 元素（含合金） | 六方晶系 | P63/mmc | 4.316 | 0 | 5.523 | 0 | 0 | 0 | 2 | 2.221 | 2.158 | 1.547 | AuSn | 11.75 | 11.75 | 79.1 | 69.1
100 | 碳钛矿 | Khamrabaevite(n) | 元素（含合金） | 等轴晶系 | Fm3m | 4.319 | 0 | 0 | 0 | 0 | 0 | 8 | 2.163 | 1.529 | 1.299 | (Ti,V,Fe)C | 10.01 | 10 | 51 | 46.2
101 | 二铝铜矿 | Khatyrkite(n) | 元素（含合金） | 四方晶系 | I4/mcm | 6.07 | 0 | 4.89 | 0 | 0 | 0 | 4 | 4.27 | 2.372 | 2.119 | (Cu,Zn)Al2 | 4.42 | 4.42 | 79.9 | 70.3
102 | 柯锡金矿 | Kosyakite(up) | 元素（含合金） | 斜方晶系 | Pbca | 6.916 | 6.958 | 11.687 | 0 | 0 | 0 | 8 | 2.232 | 2.161 | 2.058 | AuSn2 | 10.34 | 10.34 | 71.7 | 68.3
103 | 汞铅矿 | Leadamalgam(n) | 元素（含合金） | 四方晶系 | I4/mmm | 3.545 | 0 | 4.525 | 0 | 0 | 0 | 2 | 2.49 | 1.49 | 1.4 | HgPb2 | 0 | 0 | 55.1 | 55.1
104 | 滦河矿 | Luanheite(n) | 元素（含合金） | 六方晶系 | - | 6.61 | 0 | 10.98 | 0 | 0 | 0 | 6 | 2.83 | 1.495 | 1.204 | Ag3Hg | 12.5 | 12.5 | 74 | 64.2
105 | 铂铱铁矿 | Mekhanobrite(up) | 元素（含合金） | 等轴晶系 | Fm3m | 3.75 | 0 | 0 | 0 | 0 | 0 | 4 | 2.167 | 1.878 | 1.325 | (Fe,Pt,Ir,Ni) | 15 | 15 | 62.2 | 55
106 | 铂锇铱矿 | Platinosmiridium(up) | 元素（含合金） | 等轴晶系 | Fm3m | 3.857 | 0 | 0 | 0 | 0 | 0 | 4 | 2.23 | 1.931 | 1.162 | (Ir,Pt,Os,Ru) | 20.8 | 20.8 | 70.5 | 67.5
107 | 铂铁合金 | Platinum-iron-alloy(n) | 元素（含合金） | - | - | 0 | 0 | 0 | 0 | 0 | 0 | 0 | 0 | 0 | 0 | Pt3Fe | 0 | 0 | 0 | 0
108 | 铂铱铑矿 | Platiridruthenium(up) | 元素（含合金） | 六方晶系 | P63/mmc | 2.733 | 0 | 4.34 | 0 | 0 | 0 | 2 | 2.08 | 1.235 | 1.157 | (Ru,Ir,Os,Pt) Ru>Ir>Os>Pt>10%mole | 16.9 | 16.9 | 68.2 | 57.2
109 | 氮铁矿 | Roaldite(n) | 元素（含合金） | 等轴晶系 | Pm3m | 3.79 | 0 | 0 | 0 | 0 | 0 | 1 | 2.191 | 1.897 | 1.144 | (Fe,Ni)4N | 0 | 0 | 0 | 0
110 | 锇铱铑铂矿 | Shiloite(up) | 元素（含合金） | 等轴晶系 | Fm3m | 3.87 | 0 | 0 | 0 | 0 | 0 | 4 | 2.23 | 1.937 | 1.369 | (Pt,Ru,Ir,Os) Os+Ru<45%atomic% Pt>Ir,Ru>Os | 19.2 | 19.2 | 70.6 | 67.5
111 | 斯铁锌矿 | Sigovite(up) | 元素（含合金） | 六方晶系 | - | 12.76 | 0 | 57.4 | 0 | 0 | 0 | 72 | 2.185 | 2.153 | 2.127 | FeZn7 | 7.59 | 7.59 | 53.6 | 46.7
112 | 自然硅 | Silicon(n) | 元素（含合金） | 等轴晶系 | Fd3m | 5.43 | 0 | 0 | 0 | 0 | 0 | 8 | 3.133 | 1.92 | 1.635 | Si | 2.33 | 2.33 | 42.2 | 34
113 | 四方铜金矿 | Tetraauricupride(n) | 元素（含合金） | 四方晶系 | P4/mmm | 2.815 | 0 | 3.72 | 0 | 0 | 0 | 1 | 2.24 | 1.195 | 0.797 | CuAu | 14.67 | 14.67 | 85.4 | 50.3
114 | 桐柏矿 | Tongbaiite(n) | 元素（含合金） | 斜方晶系 | Pnma | 5.57 | 11.47 | 2.186 | 0 | 0 | 0 | 4 | 2.3 | 2.23 | 1.193 | Cr3C2 | 6.64 | 6.64 | 61.5 | 51.14
115 | 围山石 | Weishanite(n) | 元素（含合金） | 六方晶系 | P63/mmc | 2.9265 | 0 | 4.1878 | 0 | 0 | 0 | 2 | 2.2432 | 1.3593 | 1.2509 | (Au,Ag)3Hg2 | 18.7 | 18.7 | 81.03 | 63.75
116 | 喜峰矿 | Xifengite(n) | 元素（含合金） | 六方晶系 | P63/mcm | 6.759 | 0 | 4.72 | 0 | 0 | 0 | 2 | 2 | 1.94 | 1.92 | Fe5Si3 | 6.45 | 6.45 | 46.2 | 39.8
117 | 张衡矿 | Zhanghengite(n) | 元素（含合金） | 等轴晶系 | Im3m | 2.952 | 0 | 0 | 0 | 0 | 0 | 1 | 2.089 | 1.201 | 1.044 | CuZn | 8.32 | 8.32 | 93.7 | 43.9
118 | - | UN02-117 | 元素（含合金） | - | - | 0 | 0 | 0 | 0 | 0 | 0 | 0 | 0 | 0 | 0 | Rh2SnCu,Rh-Calriite | 0 | 0 | 0 | 0
119 | - | UN01-01 | 元素（含合金） | - | - | 0 | 0 | 0 | 0 | 0 | 0 | 0 | 0 | 0 | 0 | Cr2C | 0 | 0 | 0 | 0
120 | - | UN01-02 | 元素（含合金） | - | - | 0 | 0 | 0 | 0 | 0 | 0 | 0 | 0 | 0 | 0 | Au,Ni,Cr,Ti合金 | 0 | 0 | 0 | 0
121 | - | UN01-03 | 元素（含合金） | - | - | 0 | 0 | 0 | 0 | 0 | 0 | 0 | 0 | 0 | 0 | Pt2Cu3 | 0 | 0 | 0 | 0
122 | - | UN01-04 | 元素（含合金） | - | - | 0 | 0 | 0 | 0 | 0 | 0 | 0 | 0 | 0 | 0 | (Pt-Cu-Au)合金 | 0 | 0 | 0 | 0
123 | - | UN01-05 | 元素（含合金） | - | - | 7.36 | 0 | 5.59 | 0 | 0 | 0 | 0 | 2.82 | 2.6 | 2.24 | AuPb2 | 0 | 0 | 0 | 0
124 | - | UN01-06 | 元素（含合金） | - | - | 0 | 0 | 0 | 0 | 0 | 0 | 0 | 0 | 0 | 0 | AuPb2 (AuPb3) | 0 | 0 | 0 | 0
125 | - | UN01-07 | 元素（含合金） | - | - | 0 | 0 | 0 | 0 | 0 | 0 | 0 | 0 | 0 | 0 | Cu0.60Sn0.37Pb0.03 | 0 | 0 | 0 | 0
126 | - | UN01-08 | 元素（含合金） | - | - | 0 | 0 | 0 | 0 | 0 | 0 | 0 | 0 | 0 | 0 | Al2CuMg | 0 | 0 | 0 | 0
127 | - | UN01-09 | 元素（含合金） | - | - | 0 | 0 | 0 | 0 | 0 | 0 | 0 | 0 | 0 | 0 | Cu3Zn | 0 | 0 | 0 | 0
128 | - | UN01-10 | 元素（含合金） | 等轴晶系 | Im3m | 3.69 | 0 | 0 | 0 | 0 | 0 | 4 | 0 | 0 | 0 | α-brass (Cu,Zn)-α | 0 | 0 | 0 | 0
129 | - | UN01-11 | 元素（含合金） | - | - | 0 | 0 | 0 | 0 | 0 | 0 | 0 | 0 | 0 | 0 | Cu4.45Zn | 0 | 0 | 0 | 0
130 | - | UN01-12 | 元素（含合金） | - | - | 0 | 0 | 0 | 0 | 0 | 0 | 0 | 0 | 0 | 0 | Cu-Ni-Sn | 0 | 0 | 0 | 0
131 | - | UN01-13 | 元素（含合金） | - | - | 0 | 0 | 0 | 0 | 0 | 0 | 0 | 0 | 0 | 0 | Cu3Sn | 0 | 0 | 0 | 0
132 | - | UN01-14 | 元素（含合金） | - | - | 0 | 0 | 0 | 0 | 0 | 0 | 0 | 0 | 0 | 0 | Cu6Sn5 | 0 | 0 | 0 | 0
133 | - | UN01-15 | 元素（含合金） | - | - | 0 | 0 | 0 | 0 | 0 | 0 | 0 | 0 | 0 | 0 | Ag0.74Au0.16Hg0.09 | 0 | 0 | 0 | 0
134 | - | UN01-16 | 元素（含合金） | 六方晶系 | - | 2.951 | 0 | 4.81 | 0 | 0 | 0 | 0 | 0 | 0 | 0 | Au3Hg(成分同围山矿) | 0 | 0 | 0 | 0
135 | - | UN01-17 | 元素（含合金） | - | - | 0 | 0 | 0 | 0 | 0 | 0 | 0 | 0 | 0 | 0 | Zn,Al,Cu合金 | 0 | 0 | 0 | 0
136 | - | UN01-18 | 元素（含合金） | - | - | 0 | 0 | 0 | 0 | 0 | 0 | 0 | 0 | 0 | 0 | Zn,Al,Cu合金 | 0 | 0 | 0 | 0
137 | - | UN01-19 | 元素（含合金） | 等轴晶系 | - | 0 | 0 | 0 | 0 | 0 | 0 | 0 | 0 | 0 | 0 | (V,Ti)C | 0 | 0 | 0 | 0
138 | - | UN01-20 | 元素（含合金） | - | - | 0 | 0 | 0 | 0 | 0 | 0 | 0 | 2.105 | 1.998 | 1.909 | (Mn,Fe)3(C,Si) | 0 | 0 | 61.9 | 54.9
139 | 未定名Fe-Si | UN01-21 | 元素（含合金） | 斜方晶系 | - | 0 | 0 | 0 | 0 | 0 | 0 | 0 | 0 | 0 | 0 | MeSi2.39-MeSi2.26 Me=分析的金属(Fe,Cr,Ni,V) | 0 | 0 | 0 | 0
140 | 未定名碳化钛 | UN01-22 | 元素（含合金） | - | - | 0 | 0 | 0 | 0 | 0 | 0 | 0 | 0 | 0 | 0 | Ti,Cr,Fe,Si碳化物 | 0 | 0 | 0 | 0
141 | - | UN01-23 | 元素（含合金） | - | - | 0 | 0 | 0 | 0 | 0 | 0 | 0 | 0 | 0 | 0 | Fe-Ru,Ni-Ru,Fe-Os,Fe-Ir,Ni-Ir | 0 | 0 | 0 | 0
142 | - | UN01-24 | 元素（含合金） | - | - | 0 | 0 | 0 | 0 | 0 | 0 | 0 | 0 | 0 | 0 | Fe2Co | 0 | 0 | 0 | 0
143 | - | UN01-25 | 元素（含合金） | - | - | 0 | 0 | 0 | 0 | 0 | 0 | 0 | 0 | 0 | 0 | (Fe,Cr,Ni,Mn) | 0 | 0 | 0 | 0
144 | - | UN01-26 | 元素（含合金） | - | - | 0 | 0 | 0 | 0 | 0 | 0 | 0 | 0 | 0 | 0 | TiP | 0 | 0 | 0 | 0
145 | - | UN01-27 | 元素（含合金） | - | - | 0 | 0 | 0 | 0 | 0 | 0 | 0 | 0 | 0 | 0 | FeTiSi2 | 0 | 0 | 0 | 0
146 | - | UN01-28 | 元素（含合金） | - | - | 0 | 0 | 0 | 0 | 0 | 0 | 0 | 0 | 0 | 0 | (Cr,Fe,Ti)3Si | 0 | 0 | 0 | 0
147 | - | UN01-29 | 元素（含合金） | - | - | 0 | 0 | 0 | 0 | 0 | 0 | 0 | 0 | 0 | 0 | Mg2Si | 0 | 0 | 0 | 0
148 | - | UN01-30 | 元素（含合金） | - | - | 0 | 0 | 0 | 0 | 0 | 0 | 0 | 0 | 0 | 0 | (Ir,Fe,Ru,Pt,Rh…)合金 | 0 | 0 | 17.9 | 6.6
149 | - | UN01-31 | 元素（含合金） | 六方晶系 | - | 0 | 0 | 0 | 0 | 0 | 0 | 0 | 0 | 0 | 0 | (Ru,Os,Ir,Ni)0.39(Fe,S)0.61 | 0 | 0 | 0 | 0
150 | - | UN01-32 | 元素（含合金） | - | - | 0 | 0 | 0 | 0 | 0 | 0 | 0 | 0 | 0 | 0 | Pd(Bi,Sb) | 0 | 0 | 0 | 0
151 | - | UN01-33 | 元素（含合金） | - | - | 0 | 0 | 0 | 0 | 0 | 0 | 0 | 0 | 0 | 0 | Os2Fe3 | 0 | 0 | 0 | 0
152 | - | UN01-34 | 元素（含合金） | - | - | 0 | 0 | 0 | 0 | 0 | 0 | 0 | 0 | 0 | 0 | (Fe,Ni,Cr,Cu)0.73(Pt,Ir,Os)0.27 | 0 | 0 | 0 | 0
153 | - | UN01-35 | 元素（含合金） | 六方晶系 | - | 0 | 0 | 0 | 0 | 0 | 0 | 0 | 0 | 0 | 0 | (Ru,Os,Ir,Pt)0.425(Fe,Ni,Cr)0.56 | 0 | 0 | 0 | 0
154 | - | UN01-36 | 元素（含合金） | - | - | 0 | 0 | 0 | 0 | 0 | 0 | 0 | 0 | 0 | 0 | Ni3Sn2 | 0 | 0 | 0 | 0
155 | - | UN01-37 | 元素（含合金） | - | - | 0 | 0 | 0 | 0 | 0 | 0 | 0 | 0 | 0 | 0 | (Pt,Cu2)3Fe | 0 | 0 | 0 | 0
156 | 金锇铱矿 | Aurosmiridium(uc) | 元素（含合金） | 等轴晶系 | - | 3.816 | 0 | 0 | 0 | 0 | 0 | 0 | 0 | 0 | 0 | Ir2OsAu | 20 | 20 | 0 | 0
157 | β-碳硅石 | β-Carborundum(uc) | 元素（含合金） | 等轴晶系 | F④3m | 4.349 | 0 | 0 | 0 | 0 | 0 | 4 | 2.51 | 0.888 | 0.837 | β-SiC | 3.22 | 3.22 | 0 | 0
158 | 卡碳铁矿 | Chalypite(uc) | 元素（含合金） | - | - | 0 | 0 | 0 | 0 | 0 | 0 | 0 | 0 | 0 | 0 | Fe2C | 0 | 0 | 0 | 0
159 | 硅铁石 | Ferrosilicium(uc) | 元素（含合金） | - | - | 0 | 0 | 0 | 0 | 0 | 0 | 0 | 0 | 0 | 0 | Fe2Si3 | 5.08 | 5.08 | 0 | 0
160 | 砷铂锇矿 | Osplatarsenite(uc) | 元素（含合金） | - | - | 0 | 0 | 0 | 0 | 0 | 0 | 0 | 0 | 0 | 0 | (Os,Pt)As2 | 0 | 0 | 40 | 40
161 | 钯铂黝锡矿(?) | Pd-Pt-Stannide(uc) | 元素（含合金） | 等轴晶系 | Pm3m | 3.98 | 0 | 0 | 0 | 0 | 0 | 0 | 2.3 | 1.989 | 1.203 | (Pd,Pt)3Sn | 0 | 0 | 64 | 57.6
162 | 钯金矿 | Porpezite(uc) | 元素（含合金） | 等轴晶系 | - | 0 | 0 | 0 | 0 | 0 | 0 | 0 | 2.32 | 2.011 | 1.226 | Au,Pd | 15.73 | 12.5 | 70 | 70
163 | 铑金矿 | Rhodite(uc) | 元素（含合金） | - | - | 0 | 0 | 0 | 0 | 0 | 0 | 0 | 0 | 0 | 0 | (Au,Rh) | 0 | 0 | 0 | 0
164 | 锡铂矿 | Stannoplatinite(uc) | 元素（含合金） | 等轴晶系 | - | 3.974 | 0 | 0 | 0 | 0 | 0 | 0 | 2.27 | 2.2 | 1.58 | Pt3Sn2 | 10.2 | 10.2 | 0 | 0
165 | β-硫 | β-Sulfur(uc) | 元素（含合金） | 单斜晶系 | P21/a | 10.92 | 10.98 | 11.04 | 0 | 96.44 | 0 | 6 | 6.65 | 3.74 | 3.29 | β-S | 1.96 | 1.96 | 12.5 | 10.6
166 | 自然钛 | Titanium(uc) | 元素（含合金） | 六方晶系 | P63/mmc | 2.95 | 0 | 4.69 | 0 | 0 | 0 | 2 | 2.552 | 2.364 | 2.24 | Ti | 4.2 | 4.2 | 54 | 40
167 | 珲春矿 | Hunchunite(uc) | 元素（含合金） | 等轴晶系 | Fd3m | 7.933 | 0 | 0 | 0 | 0 | 0 | 8 | 0 | 0 | 0 | Au2Pb | 15.99 | 15.99 | 60 | 48.8
168 | 六方汞铅矿 | Altmarkite(uc) | 元素（含合金） | 六方晶系 | - | 3.52 | 0 | 4.53 | 0 | 0 | 0 | 0 | 0 | 0 | 0 | Pb2Hg | 0 | 0 | 62.1 | 62.1
169 | γ-金汞矿 | γ-goldamalgam(uc) | 元素（含合金） | 等轴晶系 | Im3m | 10.01 | 0 | 0 | 0 | 0 | 0 | 0 | 2.38 | 2.22 | 1.24 | (Au,Ag)Hg | 0 | 0 | 62.1 | 62.1
170 | 钌锇铱矿 | Ruthenosmiridium(uc) | 元素（含合金） | 等轴晶系 | - | 0 | 0 | 0 | 0 | 0 | 0 | 0 | 0 | 0 | 0 | (Ir,Os,Ru) | 21.17 | 0 | 0 | 0
171 | 太钯锡矿 | Taimgrite(uc) | 元素（含合金） | 斜方晶系 | - | 16.11 | 11.27 | 17.09 | 0 | 0 | 0 | 0 | 2.15 | 2.29 | 2.36 | (Pd,Cu,Pt)3Sn | 0 | 0 | 49 | 49
矿物种数目统计
|  | 矿物种名称 | 矿物种数目
|  | 元素（包括合金） | 171
|  | 硫化物（包括硫盐） | 850
|  | 卤化物 | 165
|  | 氧化物（包括SO3,SeO3,AsO3,TeO3,IO3） | 596
|  | 碳酸盐（包括硝酸盐） | 228
|  | 硼酸盐 | 136
|  | 硫酸盐（包括铬酸盐） | 338
|  | 钨酸盐（包括钼酸盐） | 28
|  | 硅酸盐（包括锗酸盐） | 1140
|  | 磷酸盐（包括砷酸盐，钒酸盐) | 712
|  | 有机物 | 35
|  | 合计 | 4399
1980年以前发现并经IMA CNMMN批准的矿物种2890个，该类矿物在数据库中其英文名称后无后缀；1981-1991年间新发现的并经IMA CNMMN批准的正式发表的矿物种623个，该类矿物在数据库中其英文名称后后缀为(n)；未正式发表的矿物种95个，后缀为(up)；未定名的矿物418个，后缀为(un)；尚有争议的矿物种398个，后缀为(uc)。